## Concrete Test
PILOT 4, MODEL 50 - C4642 Nr. Serial
Rezultatele încercării:
Indicativ serie SAMPLE_001 |  | 1 | 2 | 3 | Media
Data confecționării |  | 2024-01-15 | 2024-01-15 | 2024-01-15 | 2024-01-15
Data încercării |  | 2024-01-22 | 2024-01-22 | 2024-01-22 | 2024-01-22
Dimensiunile cubului [mm] | x [mm] | 150 | 150 | 150
| y [mm] | 150 | 150 | 150
| z [mm] | 150 | 150 | 150
Suprafața de compresiune [mm²]
Greutatea cubului [kg] |  | 7.85 | 7.92 | 7.78
Densitatea specifică aparentă [kg/m³]
Sarcina de rupere la compresiune [N] |  | 425500 | 438200 | 412800
Rezistența de rupere la compresiune [N/mm²]